## 別紙 A
盛 土 材 一 覧 表
別 紙 Ａ
静岡市技術政策課
令和 年 月 日
地区番号 | 会 社 名 | 製品名称 | 裏込め材･ 埋戻し材･ 路床材･ 路体材の別 | 粒 度 |  |  | 塑性 指数 （PI) | 設 計 Ｃ Ｂ Ｒ （％） |  |  |  | 最大 粒径 (mm) | 最適含水比(%) | 最大乾燥密度 (g/cm3) | 設計に用いるＣＢＲ | 備 考
|  |  |  | 裏込め材･ 埋戻し材･路床材 |  | 路体材 |  | データー範囲 |  | 平 均 | 試料 のCBR
| 土取場所在地 |  |  | 4750μm | 75μm | 75㎛/4750㎛ |  | 較 差 |  | 標準偏差 |  |  | 自然含水比(%) | カサ比重(g/cm3)
[6 empty] | - | - |  | ～ |  | -
|  |  |  | 36.4 |  | － |  |  |  |  | － | 40 |  |  | 20

## 別紙 B
別 紙 Ｂ |  |  |  |  | 盛 土 材 土 質 試 験 結 果 調 査 表
会 社 名： | [6 empty] | 製品名称： |  |  |  |  | 静岡市技術政策課
土取場所在地： | [6 empty] | 地区№： |  |  |  |  | 令和 年 月 日
|  |  | 令和00年00月 |  |  | 令和99年99月
試 料 |  |  | １ | 2 | 3 | 4 | 5 | 6 | 平 均 | 品 質 規 格 |  | 備 考
項 目 | [9 empty] | 裏込め材･ 埋戻し材･ (路床材) | 路 体 材
土 質 記 号 | [8 empty] | －
粒度 4.75㎜(4750μm) |  | 〃 | [7 empty] | 25～100
75μm |  | 〃 | [7 empty] | 0～25 | *50以下
塑 性 指 数 |  | LL/PL | [5 empty] | N.P/N.P | －
|  | P I | [7 empty] | 10以下 | 30以下
設計ＣＢＲ |  | ％ | [7 empty] | 20以上 |  | 試料のＣＢＲ：
設計に用いるＣＢＲ：
最 大 粒 径 |  | mm | [7 empty] | 40(100)以下 | 300以下
自然含水比 |  | ％
最適含水比 |  | 〃
最大乾燥密度(ρdmax) |  | g/㎝3 | [9 empty] | Ｅ法にて実施
ρdmax×0.95 |  | 〃
ρdmax×0.90 |  | 〃
礫のカサ比重 |  | 〃
説明 | 1.土質試験結果をこの調査表に整理して調査を行う。 | [7 empty] | 4.設計に用いるＣＢＲ
| 2.*50以下とは4750μmふるい通過試料に占める75μmふるい通過分の割合(%) | [7 empty] | ｲ.裏込め材･埋戻し材･路床材については上限20.0％とする
| 3.設計ＣＢＲのデーター調査 | [7 empty] | ﾛ.路体材については、試料のＣＢＲ値が20％以下の場合はその値を採用し
|  | ｲ.データーの範囲：最大値(MAX)～最小値(MIN) | [6 empty] | 20％以上の場合は20.0％とする
ﾛ.較 差：MAX～MIN
ﾊ.平 均：X=ΣXi/N
ﾆ.標準偏差：√V=√((∑(Xi-X)2)/(N-1))
ﾎ.試料のＣＢＲ：X-√V
路体材：５以下は不適
試料のCBR：20未満の場合は路体材としての使用のみ可能